## Sheet2
序号 | 标的物名称 | 规格/型号 | 现状及要求 | 验收标准 | 数量 | 单位 | 备注
1 | 缩合物离心机3# | GKF1250 | 现状：离心机大盖刮刀轴承压盖固定螺栓内丝损坏，无法安装螺栓 维修内容：1.对离心机大盖固定螺栓损坏内丝部位进行清理、修整，采用同材质匹配焊条进行补焊填充，焊后打磨平整，重新定位钻孔并加工螺纹，确保螺栓安装牢固、配合精度达标。 2.对焊接、打磨后裸露的金属部位进行表面预处理（除锈、除油、粗化），按工艺要求重新喷涂哈拉涂层，恢复防腐、耐磨性能，保证涂层附着牢固、表面均匀。 3.大盖刮刀轴承压盖固定螺栓为M8*35,螺栓材质为哈氏合金。重新喷涂哈拉涂层面积为0.5平方米。 | 使轴承压盖能固定安装，内部表面喷涂哈拉图层，保证表面无金属外漏。 | 1 | 台 | 东北制药
2 | 阴树脂处理柱 | 外径337mm*高3550mm*壁厚10mm，内衬四氟10mm厚 | 现状： 1.四氟内衬层失效：内衬出现开裂、鼓包、脱层、局部穿孔，部分管段内衬褶皱、翘边，介质通过四氟分子间隙渗透至碳钢基材，尤其法兰接口、弯头、变径、焊缝位置破损最为严重；部分内衬层因温度交变、热膨胀系数差异，出现疲劳开裂、分层。 2.碳钢基材腐蚀：内衬破损后，腐蚀性介质直接接触碳钢内壁，出现点蚀、面蚀、锈坑、锈皮脱落，局部基材壁厚减薄，部分管段存在锈蚀穿孔隐患，法兰密封面锈蚀变形，密封性能完全失效。 详细维修内容: 1.采用专用工具人工剥离破损内衬，严禁暴力敲击、切割，避免对碳钢基材造成机械损伤，针对翘边、褶皱、局部穿孔内衬，整片剥离至完好内衬边缘；对于紧密贴合、分层鼓包的内衬，采用加热软化结合剥离的方式，彻底清除残留内衬碎片，杜绝残留杂物影响新内衬粘接。 2.处理法兰接口、弯头、变径等异形部位，彻底清除边角残留内衬、密封胶及渗透介质残留，确保无死角清理；对焊缝位置的内衬残留，精细打磨清理，避免焊缝处残留内衬杂质导致新内衬贴合不实，预估衬面积约4㎡。 3.针对深度锈坑，采用打磨扩孔后补焊修复，补焊后打磨平整，确保管壁表面无凹凸、无锈蚀残留；对于壁厚严重减薄、存在穿孔隐患的管段，直接更换同规格碳钢基材，杜绝带隐患运行，预估补焊面积1㎡。 | 全线按设计要求做静压水压试验或气压试验，试验压力严格执行设计压力的1.25倍，保压30分钟，全程无介质渗漏、无压降、无部件变形；四氟衬里层采用电火花检测仪全面检测，检测电压匹配衬里厚度，无漏电、无击穿痕迹，判定衬里完整性合格。 | 1 | 台 | 东北制药
3 | 酸计量罐 | 1.6m³ | 现状：酸储罐φ1212mm*1612mm内衬胶损坏，导致罐本体穿孔泄漏。需重新修补与整体重做内防腐。 维修内容： 1、检查酸贮罐内部防腐情况，清除罐内原有衬胶防腐层，保证清净、无残留。 2、将内部损坏的防腐进行修复，检查罐本体，将本体损坏严重处重新用钢板补焊，法兰破损严重处重新更换。 3、罐内补焊后的棱角全部打磨至平滑过渡，并整体喷砂、打磨。 4、乙烯基树脂+玻璃毡做5层防腐。 5、固化后电火花检测无漏点。 6、所需材料全部乙供。 7、现场清理，清走垃圾，保证整个罐体无泄漏点。 | 整个罐体无泄漏点 | 1 | 台 | 东北制药