## Sheet1
序号 | 标的物名称 | 规格/型号 | 材质 | 执行标准 | 数量 | 单位
1 | 吊包 | 直径*高：800*680 （mm）进料与出料口直径400mm 1. 内袋平均厚度0.13±5%mm； 2. 内袋单点厚度0.13±15%mm 3. 内袋热合强度：平均值不得低于7.0N/15mm； 4. 进料口内外袋长700mm,绑绳位置在进料口外袋中间，四角带吊耳，长100mm，进料口内袋与外袋平齐贴合一体； 5. 放料口外袋长400mm,绑绳位置在放料口外袋中间,内袋需比外袋短200±20mm； 6. 外袋全部采用优质原生PP料，四角加内拉筋，袋子中部加一条围带,加强筋部分编织牢固，结实耐用； 7. 外袋出厂标签只体现生产厂家信息、材质信息、PE可追性代码、储运说明，其余均不体现，不得出现广告性质、一次性使用、重复使用等敏感词语； 8. 内外袋之间需有牢固的连接方式，防止下料时内袋脱落； 9. 系袋绳与料包需牢固缝制。 10.具体要求见图，承重300kg，使用寿命：＞60天 | 优质PP聚丙烯 内袋材质：LDPE低密度聚乙烯 | 符合出厂性能报告的检测结果（出具产品合格证） | 200 | 个
2 | 吊包 | 直径*高：800*680 （mm）进料口直径为800mm，放料口直径为400mm 1.放料口袋长400mm,绑绳位置在放料口外袋中间；四角带吊耳，长100mm 2.进料口袋长700mm,绑绳位置在放料口外袋中间； 3. 吊包全部采用优质原生PP料，四角加内拉筋，袋子中部加一条围带,加强筋部分编织牢固，结实耐用； 4. 外袋出厂标签只体现生产厂家信息、材质信息、PE可追性代码、储运说明，其余均不体现，不得出现广告性质、一次性使用、重复使用等敏感词语； 5. 系袋绳与料包需牢固缝制。 6.具体要求见图，承重300kg，使用寿命：＞60天 | 优质PP聚丙烯 | 符合出厂性能报告的检测结果（出具产品合格证） | 600 | 个